## Hoja1
Código | Formato | Nombre | BOX | Precio ref. USA USD/kg min | Precio ref. USA USD/kg max | Precio ref. LAT USD/kg min | Precio ref. LAT USD/kg max | HPDC_min_% | HPDC_max_% | Gravedad_min_% | Gravedad_max_% | Pistón_min_% | Pistón_max_% | Rend_min_% | Rend_max_% | Peso procesado (kg) | Densidad de entrada (m3/kg) | Volumen procesado (m3) | Densidad de molienda (m3/kg) | Volumen de salida | Sin pretratamiento | Con linea actual | Peso de salida | Peso perdido | Hierro | Cobre | Bronce | Plomo | Zinc | Plasticos | Goma | Zamak | Lacas | Separador magnético | Eddy current | Rayos x | Deslacado | DeltaMag_min | DeltaMag_max | DeltaEddy_min | DeltaEddy_max | DeltaXray_min | DeltaXray_max | DeltaDeslac_min | DeltaDeslac_max
B-SCI-1 | Briqueta | Scrap Class I (latas) | 1 | 0.88 | 1.54 | 0.55 | 1.55 | 0,00 | 0,10 | 0,00 | 0,05 | 0,00 | 0,00 | 0,02 | 0,06 | 12 | 0.7 | 17.14286 | 0.25 | 48 |  | 89% |  |  | No | No | No | No | No | No | No | No | No | No | No | No | No | 1 | 2 | 2 | 5 | 0 | 1 | 0 | 0
B-UBC-1 | Briqueta | UBC | 1 | 0.88 | 1.54 | 0.55 | 1.55 | 0,00 | 0,10 | 0,00 | 0,05 | 0,00 | 0,00 | 0,02 | 0,06 | 10 | 0.52 | 19.23077 | 0.25 | 40 | 78% | 85% | 8.5 | 1.5 | No | No | No | No | No | No | No | No | Si | Si | No | No | Si | 1 | 2 | 2 | 5 | 0 | 1 | 2 | 6
F-UBC-1 | Fardo | UBC | 1 | 0.88 | 1.54 | 0.55 | 1.55 | 0,00 | 0,10 | 0,00 | 0,05 | 0,00 | 0,00 | 0,02 | 0,06 | 5 | 0.238 | 21.0084 | 0.25 | 20 |  | 78% | 3.9 | 1.1 | Si | Si | Si | Si | Si | Si | No | No | Si | No | Si | Si | Si | 0 | 1 | 0 | 1 | 0 | 1 | 2 | 6
G-MC-2 | Granel | Montantes y Coladas | 2 | 0.99 | 1.32 | 0.98 | 1.48 | 0,30 | 0,60 | 0,00 | 0,15 | 0,20 | 0,40 | 0,01 | 0,03 | 10 | 0.52 | 19.23077 | 0.8 | 12.5 | 89% | 93% | 9.3 | 0.7 | No | No | No | No | No | No | No | No | No | No | No | No | No | 0 | 1 | 0 | 1 | 0 | 1 | 0 | 0
G-MG-3 | Granel | Mezcla | 3 | 0.55 | 1.1 | 0.6 | 0.9 | 0,10 | 0,25 | 0,00 | 0,10 | 0,00 | 0,15 | 0,02 | 0,05 | 15 | 0.1 | 150 | 0.25 | 60 | 75% | 80% | 12 | 3 | Si | Si | Si | Si | Si | Si | No | No | Si | Si | Si | Si | Si | 0 | 2 | 1 | 3 | 0 | 1 | 2 | 5
F-TT-3 | Fardo | Taint-Tabor | 3 | 1.72 | 1.72 | 0.62 | 0.89 | 0,00 | 0,15 | 0,10 | 0,25 | 0,00 | 0,05 | 0,01 | 0,03 | 10 | 0.312 | 32.05128 | 0.3 | 33.33333 | 78% | 80% | 8 | 2 | Si | Si | Si | Si | Si | Si | No | No | Si | Si | Si | Si | Si | 0 | 2 | 0 | 2 | 0 | 1 | 2 | 4
G-RP-4 | Granel | Recortes de perfiles | 4 | 1.3 | 2.2 | 0.82 | 1.61 | 0,05 | 0,20 | 0,30 | 0,60 | 0,05 | 0,15 | 0,01 | 0,02 | 2 | 0.2 | 10 | 0.3 | 6.666667 | 90% | 92% | 1.84 | 0.16 | Si | No | No | No | No | Si | Si | No | Si | Si | Si | No | Si | 0 | 0 | 0 | 1 | 0 | 1 | 0 | 2
F-RAL-4 | Fardo | Radiadores Al-Al | 4 | 1.1 | 1.65 | 0.42 | 1.21 | 0,00 | 0,10 | 0,00 | 0,10 | 0,00 | 0,00 | 0,03 | 0,08 | 2 | 0.95 | 2.105263 | 0.25 | 8 | 65% | 80% | 1.6 | 0.4 | Si | Si | No | No | No | Si | Si | No | Si | Si | Si | Si | Si | 0 | 1 | 0 | 1 | 0 | 2 | 2 | 6
G-T-5 | Granel | Tense | 5 | 0.99 | 1.32 | 0.98 | 1.05 | 0,40 | 0,70 | 0,00 | 0,10 | 0,20 | 0,40 | 0,01 | 0,03 | 20 | 0.48 | 41.66667 | 0.8 | 25 |  | 79% | 15.8 | 4.2 | Si | Si | Si | Si | Si | Si | Si | Si | Si | Si | Si | Si | Si | 0 | 1 | 0 | 1 | 0 | 1 | 0 | 3
B-PPF-6 | Briqueta | Papel pintado (foil) | 6 | 0.22 | 0.22 | 0.22 | 0.45 | 0,00 | 0,05 | 0,00 | 0,00 | 0,00 | 0,00 | 0,06 | 0,10 | 2 | 1.028 | 1.945525 | 0.2 | 10 |  | 75% | 1.5 | 0.5 | Si | Si | No | No | No | No | No | No | Si | Si | No | Si | Si | 0 | 1 | 3 | 7 | 0 | 1 | 8 | 12
F-PPF-6 | Fardo | Papel pintado (foil) | 6 | 0.22 | 0.22 | 0.22 | 0.45 | 0,00 | 0,05 | 0,00 | 0,00 | 0,00 | 0,00 | 0,06 | 0,10 | 2 | 0.177 | 11.29944 | 0.2 | 10 |  | 75% | 1.5 | 0.5 | Si | Si | No | No | No | No | No | No | Si | Si | No | Si | Si | 0 | 1 | 3 | 7 | 0 | 1 | 8 | 12
B-AP-7 | Briqueta | Aerosol pintado | 7 | 0.66 | 0.88 | 0.24 | 1.38 | 0,00 | 0,05 | 0,00 | 0,00 | 0,00 | 0,00 | 0,06 | 0,12 | 5 | 0.6 | 8.333333 | 0.25 | 20 | 64% |  |  |  | Si | No | No | No | No | Si | No | No | Si | Si | Si | No | Si | 0 | 1 | 2 | 5 | 0 | 1 | 33 | 33
B-PP-7 | Briqueta | Pomos pintados | 7 | 0.88 | 1.32 | 0.25 | 0.62 | 0,00 | 0,05 | 0,00 | 0,05 | 0,00 | 0,00 | 0,04 | 0,08 | 2 | 0.475 | 4.210526 | 0.25 | 8 | 68% |  |  |  | Si | No | No | No | No | Si | No | No | Si | Si | Si | No | Si | 0 | 1 | 2 | 4 | 0 | 1 | 29 | 29
G-VA-8 | Granel | Viruta de aluminio | 8 | 0.33 | 1.21 | 0.55 | 0.6 | 0,00 | 0,15 | 0,00 | 0,05 | 0,00 | 0,10 | 0,08 | 0,15 | 3 | 0.85 | 3.529412 | 0.72 | 4.166667 | 78% | 85% | 2.55 | 0.45 | Si | No | No | No | No | No | No | No | Si | Si | No | No | Si | 1 | 3 | 0 | 0 | 0 | 0 | 0 | 1